## Copertina
PIANO CONTROLLO QUALITÀ
calcestruzzo
e
calcestruzzo con inerti riciclati (RC-C)
Edizione 29 marzo 2024
DIPARTIMENTO DEL TERRITORIO
DIVISIONE DELLE COSTRUZIONI
AREA DEL SUPPORTO E DEL COORDINAMENTO
CASELLA POSTALE 2170 - 6501 BELLINZONA

## Prima pagina
Piano controllo qualità calcestruzzo
e calcestruzzo con inerti riciclati (RC-C)
Incarto:
Committente: |  | Dipartimento del Territorio Divisione delle costruzioni AO / AOS / ASCo / EM / PTL via F. Zorzi 13 6502 Bellinzona
Progettista:
Imprenditore:
Schede annesse | 1 | Specifica del calcestruzzo a prestazione garantita conforme alla norma SN EN 206:2013+A2:2021
| 2 | Controlli di competenza del produttore nella fase di confezione
| 3 | Controlli di competenza dell’Imprenditore da effettuare durante la messa in opera
| 4 | Controlli effettuati dal Committente per l’accettazione della parte d’opera
| 5 | Collaudo del manufatto
Osservazioni importanti
Copia del Piano controllo qualità elaborato dal Progettista / Committente viene inviata per competenza al laboratorio incaricato di eseguire i controlli di accettazione.
I controlli di competenza del Produttore (scheda 2) e di competenza dell'Imprenditore (scheda 3), sono vincolanti per l'Imprenditore; eventuali modifiche a quanto prescritto nel presente documento (scheda 2 e 3) devono essere preventivamente approvate per iscritto dal Committente.
I controlli di competenza del Committente (scheda 4), sono indicativi e non vincolanti per il Committente che si riserva di poterli modificare senza che l'Imprenditore possa avanzare rivendicazioni o obbiezioni di sorta.

## specifica CPN A
SCHEDA 1
Specifica del calcestruzzo a prestazione garantita conforme alla norma SN EN 206 e SIA 2030
--> Parte d'opera e campi 0.3 / 0.4 / 1.4 / 1.5 da compilare dal progettista
Parte d'opera:
0 | Tipo di calcestruzzo |  |  | CPN A RC-C25
0.1 |  |  | Classe del calcestruzzo riciclato | ý | RC-C25
0.2
0.3 | Classe del modulo di elasticità per RC-C (vedi tabella 2, esigenze complementari SIA 2030:2021) |  |  | E
0.4 | Modulo di elasticità di progetto |  |  | Ercm
1 | Requisiti di base (SN EN 206; par. 6.2.2) e obbligatori
1.1 | Classe di resistenza alla compressione |  |  | C20/25
1.2 | Classi di esposizione ambientale |  |  | XC2
1.3 | Classe di contenuto in cloruri |  |  | Cl 0.10
1.4 | Dimensione massima nominale dell’aggregato (da indicare secondo necessità di progetto) |  |  | Dmax
1.5 | Classe di consistenza (da indicare secondo necessità di progetto) |  |  | S, C, F
2 | Requisiti aggiuntivi da valutare e prescrivere secondo le necessità del progetto (SN EN 206 ; par. 6.2.3)
2.1 | Calcestruzzo facciavista: classe della superficie SIA 118/262, Tabella 5 Scegliere tra CSC0, CSC1, CSC2, CSC3, CSCS. |  |  | CSC
| Calcestruzzo facciavista: classe di cura SIA 262, Tabella 22 Scegliere tra NBK1, NBK2, NBK3, NBK4. |  |  | NBK
2.2 | Tipi o classi speciali di cemento
2.3 | Tipi o classi speciali di aggregato
Nota | E' responsabilità del prescrittore la formulazione della composizione del calcestruzzo atta a minimizzare la dannosa reazione alcali-silice (SN EN 206 ; par. 5.2.3.5).
2.4 | Caratteristiche richieste per la resistenza al gelo-disgelo, per esempio il contenuto d’aria (SN EN 206 ; par. 5.4.3)
Nota | Prima di specificare il contenuto d’aria alla consegna, il prescrittore dovrebbe tenere conto della possibile perdita di aria durante il pompaggio, la posa in opera, la compattazione, ecc. successivamente alla consegna.
2.5 | Requisiti per la temperatura al momento del getto, se diversi da quelli riportati nella norma SN EN 206 ; par. 5.2.9
2.6 | Sviluppo della resistenza (SN EN 206 ; cap. 7.2 ; Tabella 15)
2.7 | Presa ritardata
2.8 | Resistenza alla penetrazione d’acqua
2.9 | Resistenza all’abrasione
2.1 | Resistenza alla trazione indiretta (SN EN 206 ; par. 5.5.1.3)
2.11 | Ritiro massimo a 28 e a 90 giorni |  |  | ecs 28 ≤ | ‰
|  |  |  | ecs 90 ≤ | ‰
Tipo di cls Requisiti |  | CPN A RC-C25
Classe di resistenza a compressione |  | C20/25
Classe/i di esposizione |  | XC2 (CH)
Prova di permeabilità all'H2O qw [g/m2h] |  | no
Prova di resistenza Cl- Dcl [m2/s] |  | no
Prova di resistenza al gelo e disgelo in presenza di sali disgelanti [g/m2] |  | no
Resistenza alla carbonatazione [mm/√anno] |  | no
Tipi di calcestruzzo e requisti da soddisfare
1) la prova non viene rchiesta se il calcestruzzo usato per la realizzazione della parte d'opera non viene in contatto con acqua
2) la prova viene rchiesta se il calcestruzzo usato per la realizzazione della parte d'opera viene in contatto con acqua (altezza acqua ≤ 10 m)

## specifica CPN B
SCHEDA 1
Specifica del calcestruzzo a prestazione garantita conforme alla norma SN EN 206 e SIA 2030
--> Parte d'opera e campi 0.3 / 0.4 / 1.4 / 1.5 da compilare dal progettista
Parte d'opera:
0 | Tipo di calcestruzzo |  |  | CPN B RC-C25
0.1 |  |  | Classe del calcestruzzo riciclato | ý | RC-C25
0.2
0.3 | Classe del modulo di elasticità per RC-C (vedi tabella 2, esigenze complementari SIA 2030:2021) |  |  | E
0.4 | Modulo di elasticità di progetto |  |  | Ercm
1 | Requisiti di base (SN EN 206; par. 6.2.2) e obbligatori
1.1 | Classe di resistenza alla compressione |  |  | C25/30
1.2 | Classi di esposizione ambientale |  |  | XC3
1.3 | Classe di contenuto in cloruri |  |  | Cl 0.10
1.4 | Dimensione massima nominale dell’aggregato (da indicare secondo necessità di progetto) |  |  | Dmax
1.5 | Classe di consistenza (da indicare secondo necessità di progetto) |  |  | S, C, F
2 | Requisiti aggiuntivi da valutare e prescrivere secondo le necessità del progetto (SN EN 206 ; par. 6.2.3)
2.1 | Calcestruzzo facciavista: classe della superficie SIA 118/262, Tabella 5 Scegliere tra CSC0, CSC1, CSC2, CSC3, CSCS. |  |  | CSC
| Calcestruzzo facciavista: classe di cura SIA 262, Tabella 22 Scegliere tra NBK1, NBK2, NBK3, NBK4. |  |  | NBK
2.2 | Tipi o classi speciali di cemento
2.3 | Tipi o classi speciali di aggregato
Nota | E' responsabilità del prescrittore la formulazione della composizione del calcestruzzo atta a minimizzare la dannosa reazione alcali-silice (SN EN 206 ; par. 5.2.3.5).
2.4 | Caratteristiche richieste per la resistenza al gelo-disgelo, per esempio il contenuto d’aria (SN EN 206 ; par. 5.4.3)
Nota | Prima di specificare il contenuto d’aria alla consegna, il prescrittore dovrebbe tenere conto della possibile perdita di aria durante il pompaggio, la posa in opera, la compattazione, ecc. successivamente alla consegna.
2.5 | Requisiti per la temperatura al momento del getto, se diversi da quelli riportati nella norma SN EN 206 ; par. 5.2.9
2.6 | Sviluppo della resistenza (SN EN 206 ; cap. 7.2 ; Tabella 15)
2.7 | Presa ritardata
2.8 | Resistenza alla penetrazione d’acqua
2.9 | Resistenza all’abrasione
2.1 | Resistenza alla trazione indiretta (SN EN 206 ; par. 5.5.1.3)
2.11 | Ritiro massimo a 28 e a 90 giorni |  |  | ecs 28 ≤ | ‰
|  |  |  | ecs 90 ≤ | ‰
Tipo di cls Requisiti |  | CPN B RC-C25
Classe di resistenza a compressione |  | C25/30
Classe/i di esposizione |  | XC3 (CH)
Prova di permeabilità all'H2O qw [g/m2h] |  | no 1) si 2)
Prova di resistenza Cl- Dcl [m2/s] |  | no
Prova di resistenza al gelo e disgelo in presenza di sali disgelanti [g/m2] |  | no
Resistenza alla carbonatazione [mm/√anno] |  | si
Tipo di calcestruzzo e requisti da soddisfare
1) la prova non viene richiesta se il calcestruzzo usato per la realizzazione della parte d'opera non viene in contatto con acqua
2) la prova viene rchiesta se il calcestruzzo usato per la realizzazione della parte d'opera viene in contatto con acqua (altezza acqua ≤ 10 m)

## specifica CPN D
SCHEDA 1
Specifica del calcestruzzo a prestazione garantita conforme alla norma SN EN 206 e SIA 2030
--> Parte d'opera e campi 1.4 / 1.5 / 1.6 / 1.7 da compilare dal progettista
Parte d'opera:
0 | Tipo di calcestruzzo |  | CPN D (T1)
1 | Requisiti di base (SN EN 206; par. 6.2.2) e obbligatori
1.1 | Classe di resistenza alla compressione |  | C25/30
1.2 | Classi di esposizione ambientale |  | XC4, XD1, XF2
1.3 | Classe di contenuto in cloruri |  | Cl 0.10
1.4 | Dimensione massima nominale dell’aggregato (da indicare secondo necessità di progetto) |  | Dmax
1.5 | Classe di consistenza (da indicare secondo necessità di progetto) |  | S, C, F
1.6 | Reazione alcali aggregati (AAR), classe di prevenzione in accordo a SIA 2042 |  | PK
1.7 | Modulo di elasticità di progetto |  | Ercm
2 | Requisiti aggiuntivi da valutare e prescrivere secondo le necessità del progetto (SN EN 206 ; par. 6.2.3)
2.1 | Calcestruzzo facciavista: classe della superficie SIA 118/262, Tabella 5 Scegliere tra CSC0, CSC1, CSC2, CSC3, CSCS. |  | CSC
| Calcestruzzo facciavista: classe di cura SIA 262, Tabella 22 Scegliere tra NBK1, NBK2, NBK3, NBK4. |  | NBK
2.2 | Tipi o classi speciali di cemento
2.3 | Tipi o classi speciali di aggregato
Nota | E' responsabilità del prescrittore la formulazione della composizione del calcestruzzo atta a minimizzare la dannosa reazione alcali-silice (SN EN 206 ; par. 5.2.3.5).
2.4 | Caratteristiche richieste per la resistenza al gelo-disgelo, per esempio il contenuto d’aria (SN EN 206 ; par. 5.4.3)
Nota | Prima di specificare il contenuto d’aria alla consegna, il prescrittore dovrebbe tenere conto della possibile perdita di aria durante il pompaggio, la posa in opera, la compattazione, ecc. successivamente alla consegna.
2.5 | Requisiti per la temperatura al momento del getto, se diversi da quelli riportati nella norma SN EN 206 ; par. 5.2.9
2.6 | Sviluppo della resistenza (SN EN 206 ; cap. 7.2 ; Tabella 15)
2.7 | Presa ritardata
2.8 | Resistenza alla penetrazione d’acqua
2.9 | Resistenza all’abrasione
2.1 | Resistenza alla trazione indiretta (SN EN 206 ; par. 5.5.1.3)
2.11 | Ritiro massimo a 28 e a 90 giorni |  | ecs 28 ≤ | ‰
|  |  | ecs 90 ≤ | ‰
2.12 | Permeabilità all'aria richiesta (SIA 262/1:2019; Tabella 3)
Tipo di cls Requisiti |  | CPN D (T1)
Classe di resistenza a compressione |  | C25/30
Classe/i di esposizione |  | XC4 (CH)
XD1 (CH)
XF2 (CH)
Prova di permeabilità all'H2O qw [g/m2h] |  | no
Prova di resistenza Cl- Dcl [m2/s] |  | no
Prova di resistenza al gelo e disgelo in presenza di sali disgelanti [g/m2] |  | si
Resistenza alla carbonatazione [mm/√anno] |  | si
Tipo di calcestruzzo e requisti da soddisfare

## specifica CPN G
SCHEDA 1
Specifica del calcestruzzo a prestazione garantita conforme alla norma SN EN 206 e SIA 2030
--> Parte d'opera e campi 1.4 / 1.5 / 1.6 / 1.7 da compilare dal progettista
Parte d'opera:
0 | Tipo di calcestruzzo |  | CPN G (T4)
1 | Requisiti di base (SN EN 206; par. 6.2.2) e obbligatori
1.1 | Classe di resistenza alla compressione |  | C30/37
1.2 | Classi di esposizione ambientale |  | XC4, XD3, XF4
1.3 | Classe di contenuto in cloruri |  | Cl 0.10
1.4 | Dimensione massima nominale dell’aggregato (da indicare secondo necessità di progetto) |  | Dmax
1.5 | Classe di consistenza (da indicare secondo necessità di progetto) |  | S, C, F
1.6 | Reazione alcali aggregati (AAR), classe di prevenzione in accordo a SIA 2042 |  | PK
1.7 | Modulo di elasticità di progetto |  | Ercm
2 | Requisiti aggiuntivi da valutare e prescrivere secondo le necessità del progetto (SN EN 206 ; par. 6.2.3)
2.1 | Calcestruzzo facciavista: classe della superficie SIA 118/262, Tabella 5 Scegliere tra CSC0, CSC1, CSC2, CSC3, CSCS. |  | CSC
| Calcestruzzo facciavista: classe di cura SIA 262, Tabella 22 Scegliere tra NBK1, NBK2, NBK3, NBK4. |  | NBK
2.2 | Tipi o classi speciali di cemento
2.3 | Tipi o classi speciali di aggregato
Nota | E' responsabilità del prescrittore la formulazione della composizione del calcestruzzo atta a minimizzare la dannosa reazione alcali-silice (SN EN 206 ; par. 5.2.3.5).
2.4 | Caratteristiche richieste per la resistenza al gelo-disgelo, per esempio il contenuto d’aria (SN EN 206 ; par. 5.4.3)
Nota | Prima di specificare il contenuto d’aria alla consegna, il prescrittore dovrebbe tenere conto della possibile perdita di aria durante il pompaggio, la posa in opera, la compattazione, ecc. successivamente alla consegna.
2.5 | Requisiti per la temperatura al momento del getto, se diversi da quelli riportati nella norma SN EN 206 ; par. 5.2.9
2.6 | Sviluppo della resistenza (SN EN 206 ; cap. 7.2 ; Tabella 15)
2.7 | Presa ritardata
2.8 | Resistenza alla penetrazione d’acqua
2.9 | Resistenza all’abrasione
2.1 | Resistenza alla trazione indiretta (SN EN 206 ; par. 5.5.1.3)
2.11 | Ritiro massimo a 28 e a 90 giorni |  | ecs 28 ≤ | ‰
|  |  | ecs 90 ≤ | ‰
2.12 | Permeabilità all'aria richiesta (SIA 262/1:2019; Tabella 3)
Tipo di cls Requisiti |  | CPN G (T4)
Classe di resistenza a compressione |  | C30/37
Classe/i di esposizione |  | XC4 (CH)
XD3 (CH)
XF4 (CH)
Prova di permeabilità all'H2O qw [g/m2h] |  | no
Prova di resistenza Cl- Dcl [m2/s] |  | si
Prova di resistenza al gelo e disgelo in presenza di sali disgelanti [g/m2] |  | si
Resistenza alla carbonatazione [mm/√anno] |  | no
Tipo di calcestruzzo e requisti da soddisfare

## specifica ALTRO CPN
SCHEDA 1
Specifica del calcestruzzo a prestazione garantita conforme alla norma SN EN 206
--> Parte d'opera, tipo calcestruzzo e campi 1.1 / 1.2 / 1.3 / 1.4 / 1.5 / 1.6 / 1.7 da compilare dal progettista
Parte d'opera:
0 | Tipo di calcestruzzo
1 | Requisiti di base (SN EN 206; par. 6.2.2) e obbligatori
1.1 | Classe di resistenza alla compressione
1.2 | Classi di esposizione ambientale
1.3 | Classe di contenuto in cloruri
1.4 | Dimensione massima nominale dell’aggregato (da indicare secondo necessità di progetto) |  |  |  | Dmax
1.5 | Classe di consistenza (da indicare secondo necessità di progetto) |  |  |  | S, C, F
1.6 | Reazione alcali aggregati (AAR), classe di prevenzione in accordo a SIA 2042 |  |  |  | PK
1.7 | Modulo di elasticità di progetto |  |  |  | Ercm
2 | Requisiti aggiuntivi da valutare e prescrivere secondo le necessità del progetto (SN EN 206 ; par. 6.2.3)
2.1 | Calcestruzzo facciavista: classe della superficie SIA 118/262, Tabella 5 Scegliere tra CSC0, CSC1, CSC2, CSC3, CSCS. |  |  |  | CSC
| Calcestruzzo facciavista: classe di cura SIA 262, Tabella 22 Scegliere tra NBK1, NBK2, NBK3, NBK4. |  |  |  | NBK
2.2 | Tipi o classi speciali di cemento
2.3 | Tipi o classi speciali di aggregato
Nota | E' responsabilità del prescrittore la formulazione della composizione del calcestruzzo atta a minimizzare la dannosa reazione alcali-silice (SN EN 206 ; par. 5.2.3.5).
2.4 | Caratteristiche richieste per la resistenza al gelo-disgelo, per esempio il contenuto d’aria (SN EN 206 ; par. 5.4.3)
Nota | Prima di specificare il contenuto d’aria alla consegna, il prescrittore dovrebbe tenere conto della possibile perdita di aria durante il pompaggio, la posa in opera, la compattazione, ecc. successivamente alla consegna.
2.5 | Requisiti per la temperatura al momento del getto, se diversi da quelli riportati nella norma SN EN 206 ; par. 5.2.9
2.6 | Sviluppo della resistenza (SN EN 206 ; cap. 7.2 ; Tabella 15)
2.7
2.8 | Presa ritardata
2.9 | Resistenza alla penetrazione d’acqua
2.1 | Resistenza all’abrasione
2.11 | Resistenza alla trazione indiretta (SN EN 206 ; par. 5.5.1.3)
2.12 | Calcestruzzo facciavista
2.13 | Ritiro massimo a 28 e a 90 giorni |  |  |  | ecs 28 ≤ | ‰
[5 empty] | ecs 90 ≤ | ‰
2.14 | Permeabilità all'aria richiesta (SIA 262/1:2019; Tabella 3)
Tipo di cls Requisiti |  | CPN C | CPN E (T2) | CPN F (T3)
Classe di resistenza a compressione |  | C30/37 | C25/30 | C30/37
Classe/i di esposizione |  | XC4 (CH) | XC4 (CH) | XC4 (CH)
|  | XF1 (CH) | XD1 (CH) | XD3 (CH)
|  |  | XF4 (CH) | XF2 (CH)
Prova di permeabilità all'H2O qw [g/m2h] |  | no | no | no
Prova di resistenza Cl- Dcl [m2/s] |  | no | no | si
Prova di resistenza al gelo e disgelo in presenza di sali disgelanti [g/m2] |  | no | si | si
Resistenza alla carbonatazione [mm/√anno] |  | si | si | no
Tipi di calcestruzzo e requisti da soddisfare

## Confezione
SCHEDA 2
Controlli di competenza del produttore nella fase di confezione
Per tutti i tipi di calcestruzzo
Tipo di impianto
o | centrale di betonaggio
o | impianto di cantiere
Nome del Produttore
Certificazione e data dell'ultima certificazione
Ente certificatore
|  | Documenti da consegnare al Committente in sede di discussione dell'offerta | Documenti da consegnare sistematicamente alla DL come allegato al rapporto giornaliero del giorno in cui viene eseguito il getto.
Se non specificato altrimenti fanno stato tutte le indicazioni date dalla norma di prodotto SN EN 206
Tutti i controlli sono di esclusiva competenza del produttore.
Il produttore dovrà poter mettere a disposizione dell'Imprenditore e del Committente il certificato di conformità del processo di produzione e la certificazione delle miscele.
1 | Certificato di conformità del processo di produzione (cfr. SN EN 206 ; Appendice C) | X
2 | Certificazione delle miscele di calcestruzzo previste dal progetto | X
3.1 | Prevenzione AAR: Aggregati Esame petrografico e Microbar | X
3.2 | Prevenzione AAR: Calcestruzzo (validità 5 anni) Performance test (SIA 262/1, Annesso G) | X
4 | Documento di consegna del calcestruzzo (cfr. SN EN 206 ; cap. 7.3 |  | X
Osservazioni
I documenti di cui ai punti 1, 2, 3.1 (ed eventualmente 3.2), 4 della tabella precedente vanno trasmessi al laboratorio del Committente ed alla Direzione Lavori con la lettera accompagnatoria di cui all'Allegato A.

## messa in opera CPN A
SCHEDA 3
Controlli di competenza dell'impresa da effettuare durante la messa in opera
| Si consiglia di prevedere almeno una serie di prove per ciascuna parte d'opera. | [6 empty] | no. campioni per una prova | no. di prove presumibili | no. totale di cubi, prismi o carote
| Tipo di calcestruzzo |  | CPN A RC-C25 | Quantitativo in elenco prezzi |  |  | m3
Parte d'opera
| Prove sul calcestruzzo FRESCO |  | Norme di prova | Valori limite | Criteri di conformità
POS. CPN 112 |  |  |  |  | limite inferiore | limite superiore | Valori fuori dai limiti
581.103 | *1a | Indice di compattabilità | SN EN 12350-4 | Tab. 4 [1] | -0.04 | +0.04 | Tab. 21 [1] | 1
581.104 | *1b | Diametro di spandimento | SN EN 12350-5 | Tab. 5 [1] | -20mm | +20mm | Tab. 21 [1] | 1
581.102 | *1c | Abbassamento al cono | SN EN 12350-2 | Tab 3. [1] | -20mm | +20mm | Tab. 21 [1] | 1
581.101 | 2 | Massa volumica apparente | SN EN 12350-6 | > 2000 kg/m3 | -30kg/m3 | nessuno | Tab. 22 [1] | 1
|  | Rapporto acqua/cemento | SIA 262/1, An. H | 0.65 | nessuno | +0.02 | Tab. 22 [1] | 1
581.106 | 3 | Contenuto d'aria | SN EN 12350-7 | [2] | -0.5% | 5% | Tab. 22 [1] | 1
| * | selezionare tra i metodi in base alla classe di consistenza definita in Scheda 1.
| Prove su provini di calcestruzzo INDURITO confezionati in situ |  | Norme di prova | Valori limite | Criteri di conformità
[5 empty] | limite inferiore | limite superiore | Valori fuori dai limiti
511.112 | 4 | Resistenza alla compressione su cubi di dim. 150/150/150 mm | SN EN 12390-3 | fck,cube = 25 N/mm2 [3] | fcm ≥ fck+4 | fci ≥ fck-4 | SN EN 206 Par. 8.2.1.3 | 3 cubi |  |  | min. 3 prove
[5 empty] | fcm ≥ fck+1.48*σ | fci ≥ fck-4 | SN EN 206 Par. 8.2.1.3
| Prove a discrezione del progettista |  | Norme di prova | Valori limite | Criteri di conformità
[5 empty] | limite inferiore | limite superiore | Valori fuori dai limiti
524.001 | 5 | Ritiro su prismi di dim. 120/120/360 mm | SN EN 12390-16 |  | nessuno | nessuno | --- | 2 prismi
524.002 | 6 | Viscosità su prismi di dim. 120/120/360 mm | SN EN 12390-17 |  | nessuno | nessuno | --- | 2 prismi
511.301 | 7 | Modulo di elasticità su prismi di dim. 120/120/360 mm alternativamente cilindri di d 150 mm e h 300 mm | SN EN 12390-13 |  | nessuno | nessuno | --- | 3 prismi o 3 cilindri
523.102 | 8 | Resistenza ai solfati su 6 carote ø 28 mm h 147.5 mm ricavate da un cubo (dim. min. 150/150/150 mm) | SIA 262/1 Annesso D | TT1 / Δls ≤ 1.0 ‰ | nessuno | nessuno | SN EN 206:2013+A1:2016 par.NA.8.2.3.4.4 | 6 carote
Note
| [1] | Norma EN 206:2013+A2:2021
| [2] | A discrezione del progettista o secondo indicazione produttore del calcestruzzo
| [3] | Per la valutazione della resistenza alla compressione secondo il criterio TT-1 definito nelle norme vigenti, sono necessari almeno 3 prelievi eseguiti in tempi differenti e ogni prelievo deve essere composto da almeno 3 cubi (3 prelievi x 3 cubi = 9 cubi).
Osservazioni

## messa in opera CPN B
SCHEDA 3
Controlli di competenza dell'impresa da effettuare durante la messa in opera
| Si consiglia di prevedere almeno una serie di prove per ciascuna parte d'opera. | [7 empty] | no. campioni per una prova | no. di prove presumibili | no. totale di cubi, prismi o carote
| Tipo di calcestruzzo |  | CPN B RC-C25 | Quantitativo in elenco prezzi |  |  |  | m3
Parte d'opera
| Prove sul calcestruzzo FRESCO |  | Norme di prova | Valori limite |  | Criteri di conformità
POS. CPN 112 | [5 empty] | limite inferiore | limite superiore | Valori fuori dai limiti
581.103 | *1a | Indice di compattabilità | SN EN 12350-4 | Tab. 4 [1] |  | -0.04 | +0.04 | Tab. 21 [1] | 1
581.104 | *1b | Diametro di spandimento | SN EN 12350-5 | Tab. 5 [1] |  | -20mm | +20mm | Tab. 21 [1] | 1
581.102 | *1c | Abbassamento al cono | SN EN 12350-2 | Tab. 3 [1] |  | -20mm | +20mm | Tab. 21 [1] | 1
581.101 | 2 | Massa volumica apparente | SN EN 12350-6 | > 2000 kg/m3 |  | -30kg/m3 | nessuno | Tab. 22 [1] | 1
|  | Rapporto acqua/cemento | SIA 262/1, An. H | 0.6 |  | nessuno | +0.02 | Tab. 22 [1] | 1
581.106 | 3 | Contenuto d'aria | SN EN 12350-7 | [2] |  | -0.5% | 5% | Tab. 22 [1] | 1
| * | selezionare tra i metodi in base alla classe di consistenza definita in Scheda 1.
| Prove su provini di calcestruzzo INDURITO confezionati in situ |  | Norme di prova | Valori limite |  | Criteri di conformità
[6 empty] | limite inferiore | limite superiore | Valori fuori dai limiti
511.112 | 4 | Resistenza alla compressione su cubi di dim. 150/150/150 mm | SN EN 12390-3 | fck,cube = 30 N/mm2 [3] |  | fcm ≥ fck+4 | fci ≥ fck-4 | SN EN 206 Par. 8.2.1.3 | 3 cubi |  |  | min. 3 prove
[6 empty] | fcm ≥ fck+1.48*σ | fci ≥ fck-4 | SN EN 206 Par. 8.2.1.3
521.113 | 5 | Permeabilità all'acqua su 5 carote ø 50 mm ricavate da un cubo (dim. min. 150/150/150 mm) | SIA 262/1 Annesso A | TT-1 / qw ≤ 10 g/(m2h) |  | nessuno | ≤ 12 | SN EN 206:2013+A2:2021 Tab. NA 14 | 1 cubo
521.131 | 6 | Resistenza alla carbonatazione su serie di 4 campioni tagliati da elemento prismatico (dim. min. 120/120/360 mm) | SIA 262/1 Annesso I | TT-1 / 50 anni XC3 KN≤ 6.5 mm/√anno | TT-1 / 100 anni XC3 KN≤ 4.5 mm/√anno | nessuno | 50 anni XC3; KN ≤ 7.0 100 anni KN ≤ 5.0 | SN EN 206:2013+A2:2021 Tab. NA 14 | 1 prisma
| Prove a discrezione del progettista |  | Norme di prova | Valori limite |  | Criteri di conformità
[6 empty] | limite inferiore | limite superiore | Valori fuori dai limiti
524.001 | 7 | Ritiro su prismi di dim. 120/120/360 mm | SN EN 12390-16 |  |  | nessuno | nessuno | --- | 2 prismi
524.002 | 8 | Viscosità su prismi di dim. 120/120/360 mm | SN EN 12390-17 |  |  | nessuno | nessuno | --- | 2 prismi
511.301 | 9 | Modulo di elasticità su prismi di dim. 120/120/360 mm alternativamente cilindri di d 150 mm e h 300 mm | SN EN 12390-13 |  |  | nessuno | nessuno | --- | 3 prismi o 3 cilindri
523.102 | 10 | Resistenza ai solfati su 6 carote ø 28 mm h 147.5 mm ricavate da un cubo (dim. min. 150/150/150 mm) | SIA 262/1 Annesso D | TT1 / Δls ≤ 1.0 ‰ |  | nessuno | nessuno | SN EN 206:2013+A1:2016 par.NA.8.2.3.4.4 | 6 carote
Note
| [1] | Norma EN 206:2013+A2:2021
| [2] | A discrezione del progettista o secondo indicazione produttore del calcestruzzo
| [3] | Per la valutazione della resistenza alla compressione secondo il criterio TT-1 definito nelle norme vigenti, sono necessari almeno 3 prelievi eseguiti in tempi differenti e ogni prelievo deve essere composto da almeno 3 cubi (3 prelievi x 3 cubi = 9 cubi).
Osservazioni

## messa in opera CPN D
SCHEDA 3
Controlli di competenza dell'impresa da effettuare durante la messa in opera
| Si consiglia di prevedere almeno una serie di prove per ciascuna parte d'opera. | [7 empty] | no. campioni per una prova | no. di prove presumibili | no. totale di cubi, prismi o carote
| Tipo di calcestruzzo |  | CPN D (T1) | Quantitativo in elenco prezzi |  |  |  | m3
Parte d'opera
| Prove sul calcestruzzo FRESCO |  | Norme di prova | Valori limite |  | Criteri di conformità
POS. CPN 112 | [5 empty] | limite inferiore | limite superiore | Valori fuori dai limiti
581.103 | *1a | Indice di compattabilità | SN EN 12350-4 | Tab. 4 [1] |  | -0.04 | +0.04 | Tab. 21 [1] | 1
581.104 | *1b | Diametro di spandimento | SN EN 12350-5 | Tab. 5 [1] |  | -20mm | +20mm | Tab. 21 [1] | 1
581.102 | *1c | Abbassamento al cono | SN EN 12350-2 | Tab. 3 [1] |  | -20mm | +20mm | Tab. 21 [1] | 1
581.101 | 2 | Massa volumica apparente | SN EN 12350-6 | > 2000 kg/m3 |  | -30kg/m3 | nessuno | Tab. 22 [1] | 1
|  | Rapporto acqua/cemento | SIA 262/1, An. H | 0.5 |  | nessuno | +0.02 | Tab. 22 [1] | 1
581.106 | 3 | Contenuto d'aria | SN EN 12350-7 | [2] |  | -0.5% | 5% | Tab. 22 [1] | 1
| * | selezionare tra i metodi in base alla classe di consistenza definita in Scheda 1.
| Prove su provini di calcestruzzo INDURITO confezionati in situ |  | Norme di prova | Valori limite |  | Criteri di conformità
[6 empty] | limite inferiore | limite superiore | Valori fuori dai limiti
511.112 | 4 | Resistenza alla compressione su cubi di dim. 150/150/150 mm | SN EN 12390-3 | fck,cube = 30 N/mm2 [3] |  | fcm ≥ fck+4 | fci ≥ fck-4 | SN EN 206 Par. 8.2.1.3 | 3 cubi |  |  | min. 3 prove
[6 empty] | fcm ≥ fck+1.48*σ | fci ≥ fck-4 | SN EN 206 Par. 8.2.1.3
522.111 | 5 | Resistenza al gelo-disgelo in presenza di sali antigelo serie di 3 campioni (150*150*50 mm) ricavati da 3 cubi (dim. min. 150/150/150 mm) | SIA 262/1 Annesso C | TT-1: MEDIA m ≤ 2500 g/m2 |  | nessuno | ≤ 3000 | SN EN 206:2013+A2:2021 Tab. NA 14 | 3 lastre
521.131 | 6 | Resistenza alla carbonatazione su serie di 4 campioni tagliati da elemento prismatico (dim. min. 120/120/360 mm) | SIA 262/1 Annesso I | TT-1 / 50 anni XC4 KN≤ 5.0 mm/√anno | TT-1 / 100 anni XC4 KN≤ 4.5 mm/√anno | nessuno | 50 anni XC4; KN ≤ 5.5 100 anni KN ≤ 5.0 | SN EN 206:2013+A2:2021 Tab. NA 14 | 1 prisma
| Prove a discrezione del progettista |  | Norme di prova | Valori limite |  | Criteri di conformità
[6 empty] | limite inferiore | limite superiore | Valori fuori dai limiti
524.001 | 7 | Ritiro su prismi di dim. 120/120/360 mm | SN EN 12390-16 |  |  | nessuno | nessuno | --- | 2 prismi
524.002 | 8 | Viscosità su prismi di dim. 120/120/360 mm | SN EN 12390-17 |  |  | nessuno | nessuno | --- | 2 prismi
511.301 | 9 | Modulo di elasticità su prismi di dim. 120/120/360 mm alternativamente cilindri di d 150 mm e h 300 mm | SN EN 12390-13 |  |  | nessuno | nessuno | --- | 3 prismi o 3 cilindri
523.102 | 10 | Resistenza ai solfati su 6 carote ø 28 mm h 147.5 mm ricavate da un cubo (dim. min. 150/150/150 mm) | SIA 262/1 Annesso D | TT1 / Δls ≤ 1.0 ‰ |  | nessuno | nessuno | SN EN 206:2013+A1:2016 par.NA.8.2.3.4.4 | 6 carote
Note
| [1] | Norma EN 206:2013+A2:2021
| [2] | A discrezione del progettista o secondo indicazione produttore del calcestruzzo
| [3] | Per la valutazione della resistenza alla compressione secondo il criterio TT-1 definito nelle norme vigenti, sono necessari almeno 3 prelievi eseguiti in tempi differenti e ogni prelievo deve essere composto da almeno 3 cubi (3 prelievi x 3 cubi = 9 cubi).
Osservazioni

## messa in opera CPN G
SCHEDA 3
Controlli di competenza dell'impresa da effettuare durante la messa in opera
| Si consiglia di prevedere almeno una serie di prove per ciascuna parte d'opera. | [6 empty] | no. campioni per una prova | no. di prove presumibili | no. totale di cubi, prismi o carote
| Tipo di calcestruzzo |  | CPN G (T4) | Quantitativo in elenco prezzi |  |  | m3
Parte d'opera
| Prove sul calcestruzzo FRESCO |  | Norme di prova | Valori limite | Criteri di conformità
POS. CPN 112 |  |  |  |  | limite inferiore | limite superiore | Valori fuori dai limiti
581.103 | *1a | Indice di compattabilità | SN EN 12350-4 | Tab. 4 [1] | -0.04 | +0.04 | Tab. 21 [1] | 1
581.104 | *1b | Diametro di spandimento | SN EN 12350-5 | Tab. 5 [1] | -20mm | +20mm | Tab. 21 [1] | 1
581.102 | *1c | Abbassamento al cono | SN EN 12350-2 | Tab. 3 [1] | -20mm | +20mm | Tab. 21 [1] | 1
581.101 | 2 | Massa volumica apparente | SN EN 12350-6 | > 2000 kg/m3 | -30kg/m3 | nessuno | Tab. 22 [1] | 1
|  | Rapporto acqua/cemento | SIA 262/1, An. H | 0.45 | nessuno | +0.02 | Tab. 22 [1] | 1
581.106 | 3 | Contenuto d'aria | SN EN 12350-7 | [2] | -0.5% | 5% | Tab. 22 [1] | 1
| * | selezionare tra i metodi in base alla classe di consistenza definita in Scheda 1.
| Prove su provini di calcestruzzo INDURITO confezionati in situ |  | Norme di prova | Valori limite | Criteri di conformità
[5 empty] | limite inferiore | limite superiore | Valori fuori dai limiti
511.112 | 4 | Resistenza alla compressione su cubi di dim. 150/150/150 mm | SN EN 12390-3 | fck,cube = 37 N/mm2 [3] | fcm ≥ fck+4 | fci ≥ fck-4 | SN EN 206 Par. 8.2.1.3 | 3 cubi |  |  | min. 3 prove
[5 empty] | fcm ≥ fck+1.48*σ | fci ≥ fck-4 | SN EN 206 Par. 8.2.1.3
521.121 | 5 | Resistenza alla penetrazione dei cloruri su 5 carote ø 50 mm ricavate da un cubo (dim. min. 150/150/150 mm) | SIA 262/1 Annesso B | TT-1 / DCl- ≤ 10.10-12 m2/s | nessuno | ≤ 13*10-12 | SN EN 206:2013+A2:2021 Tab. NA 14 | 1 cubo
522.111 | 6 | Resistenza al gelo-disgelo in presenza di sali antigelo serie di 3 campioni (150*150*50 mm) ricavati da 3 cubi (dim. min. 150/150/150 mm) | SIA 262/1 Annesso C | TT-1 / ELEVATA m ≤ 200 g/m2 o m ≤ 600 g/m2 se Dm28 ≤ (Dm6 + Dm14) | nessuno | ≤ 250 ≤ 800 | SN EN 206:2013+A2:2021 Tab. NA 14 | 3 lastre
| Prove a discrezione del progettista |  | Norme di prova | Valori limite | Criteri di conformità
[5 empty] | limite inferiore | limite superiore | Valori fuori dai limiti
524.001 | 7 | Ritiro su prismi di dim. 120/120/360 mm | SN EN 12390-16 |  | nessuno | nessuno | --- | 2 prismi
524.002 | 8 | Viscosità su prismi di dim. 120/120/360 mm | SN EN 12390-17 |  | nessuno | nessuno | --- | 2 prismi
511.301 | 9 | Modulo di elasticità su prismi di dim. 120/120/360 mm alternativamente cilindri di d 150 mm e h 300 mm | SN EN 12390-13 |  | nessuno | nessuno | --- | 3 prismi o 3 cilindri
523.102 | 10 | Resistenza ai solfati su 6 carote ø 28 mm h 147.5 mm ricavate da un cubo (dim. min. 150/150/150 mm) | SIA 262/1 Annesso D | TT1 / Δls ≤ 1.0 ‰ | nessuno | nessuno | SN EN 206:2013+A1:2016 par.NA.8.2.3.4.4 | 6 carote
Note
| [1] | Norma EN 206:2013+A2:2021
| [2] | A discrezione del progettista o secondo indicazione produttore del calcestruzzo
| [3] | Per la valutazione della resistenza alla compressione secondo il criterio TT-1 definito nelle norme vigenti, sono necessari almeno 3 prelievi eseguiti in tempi differenti e ogni prelievo deve essere composto da almeno 3 cubi (3 prelievi x 3 cubi = 9 cubi).
Osservazioni

## messa in opera ALTRO CPN
SCHEDA 3
Controlli di competenza dell'impresa da effettuare durante la messa in opera
| Si consiglia di prevedere almeno una serie di prove per ciascuna parte d'opera. | [7 empty] | no. campioni per una prova | no. di prove presumibili | no. totale di cubi, prismi o carote
| Tipo di calcestruzzo |  |  | Quantitativo in elenco prezzi |  |  |  | m3
Parte d'opera
| Prove sul calcestruzzo FRESCO |  | Norme di prova | Valori limite |  | Criteri di conformità
POS. CPN 112 | [5 empty] | limite inferiore | limite superiore | Valori fuori dai limiti
581.103 | *1a | Indice di compattabilità | SN EN 12350-4 | Tab. 4 [1] |  | -0.04 | +0.04 | Tab. 21 [1] | 1
581.104 | *1b | Diametro di spandimento | SN EN 12350-5 | Tab. 5 [1] |  | -20mm | +20mm | Tab. 21 [1] | 1
581.102 | *1c | Abbassamento al cono | SN EN 12350-2 | Tab. 3 [1] |  | -20mm | +20mm | Tab. 21 [1] | 1
581.101 | 2 | Massa volumica apparente | SN EN 12350-6 |  |  | -30kg/m3 | nessuno | Tab. 22 [1] | 1
|  | Rapporto acqua/cemento | SIA 262/1, An. H |  |  | nessuno | +0.02 | Tab. 22 [1] | 1
581.106 | 3 | Contenuto d'aria | SN EN 12350-7 | [2] |  | -0.5% | 5% | Tab. 22 [1] | 1
| * | selezionare tra i metodi in base alla classe di consistenza definita in Scheda 1.
| Prove su provini di calcestruzzo INDURITO confezionati in situ |  | Norme di prova | Valori limite |  | Criteri di conformità
[6 empty] | limite inferiore | limite superiore | Valori fuori dai limiti
511.112 | 4 | Resistenza alla compressione su cubi di dim. 150/150/150 mm | SN EN 12390-3 | fck,cube = ……… [3] |  | fcm ≥ fck+4 | fci ≥ fck-4 | SN EN 206 Par. 8.2.1.3 | 3 cubi |  |  | min. 3 prove
[6 empty] | fcm ≥ fck+1.48*σ | fci ≥ fck-4 | SN EN 206 Par. 8.2.1.3
521.113 | 5 | Permeabilità all'acqua su 5 carote ø 50 mm ricavate da un cubo (dim. min. 150/150/150 mm) | SIA 262/1 Annesso A | TT-1 / qw ≤ 10 g/(m2h) |  | nessuno | ≤ 12 | SN EN 206:2013+A2:2021 Tab. NA 14 | 1 cubo
521.121 | 6 | Resistenza alla penetrazione dei cloruri su 5 carote ø 50 mm ricavate da un cubo (dim. min. 150/150/150 mm) | SIA 262/1 Annesso B | TT-1 / DCl- ≤ 10.10-12 m2/s |  | nessuno | ≤ 13*10-12 | SN EN 206:2013+A2:2021 Tab. NA 14 | 1 cubo
522.111 | 7 | Resistenza al gelo-disgelo in presenza di sali antigelo serie di 3 campioni (150*150*50 mm) ricavati da 3 cubi (dim. min. 150/150/150 mm) | SIA 262/1 Annesso C | TT-1: MEDIA m ≤ 2500 g/m2 |  | nessuno | ≤ 3000 | SN EN 206:2013+A2:2021 Tab. NA 14 | 3 lastre
|  |  |  | TT-1 / ELEVATA m ≤ 200 g/m2 o m ≤ 600 g/m2 se Dm28 ≤ (Dm6 + Dm14) |  | nessuno | ≤ 250 ≤ 800 | SN EN 206:2013+A2:2021 Tab. NA 14
521.131 | 8 | Resistenza alla carbonatazione su serie di 4 campioni tagliati da elemento prismatico (dim. min. 120/120/360 mm) | SIA 262/1 Annesso I | TT-1 / 50 anni XC3 KN≤ 6.5 XC4 KN≤ 5.0 mm/√anno | TT-1 / 100 anni XC3, XC4 KN≤ 4.5 mm/√anno | nessuno | 50 anni XC3; KN ≤ 7.0 XC4; KN ≤ 5.5 100 anni KN ≤ 5.0 | SN EN 206:2013+A2:2021 Tab. NA 14 | 1 prisma
| Prove a discrezione del progettista |  | Norme di prova | Valori limite |  | Criteri di conformità
[6 empty] | limite inferiore | limite superiore | Valori fuori dai limiti
524.001 | 9 | Ritiro su prismi di dim. 120/120/360 mm | SN EN 12390-16 |  |  | nessuno | nessuno | --- | 2 prismi
524.002 | 10 | Viscosità su prismi di dim. 120/120/360 mm | SN EN 12390-17 |  |  | nessuno | nessuno | --- | 2 prismi
511.301 | 11 | Modulo di elasticità su prismi di dim. 120/120/360 mm alternativamente cilindri di d 150 mm e h 300 mm | SN EN 12390-13 |  |  | nessuno | nessuno | --- | 3 prismi o 3 cilindri
523.102 | 12 | Resistenza ai solfati su 6 carote ø 28 mm h 147.5 mm ricavate da un cubo (dim. min. 150/150/150 mm) | SIA 262/1 Annesso D | TT1 / Δls ≤ 1.0 ‰ |  | nessuno | nessuno | SN EN 206:2013+A1:2016 par.NA.8.2.3.4.4 | 6 carote
Note
| [1] | Norma EN 206:2013+A2:2021
| [2] | A discrezione del progettista o secondo indicazione produttore del calcestruzzo
| [3] | Per la valutazione della resistenza alla compressione secondo il criterio TT-1 definito nelle norme vigenti, sono necessari almeno 3 prelievi eseguiti in tempi differenti e ogni prelievo deve essere composto da almeno 3 cubi (3 prelievi x 3 cubi = 9 cubi).
Osservazioni

## accettazione CPN A
SCHEDA 4
Controlli effettuati dal Committente per l'accettazione della parte d'opera
| Si consiglia di prevedere almeno una serie di prove per ciascuna parte d'opera. | [7 empty] | no. cubi, prismi o carote per una prova | no. di prove presumibili | no. totale di cubi, prismi o carote
| Tipo di calcestruzzo |  | CPN A RC-C25 | Quantitativo in elenco prezzi |  |  |  | m3
Parte d'opera
| Prove sul calcestruzzo FRESCO |  | Norme di prova | Valori limite |  | Criteri di conformità
POS. CPN 112 | [5 empty] | limite inferiore | limite superiore | Valori fuori dai limiti
581.103 | *1a | Indice di compattabilità | SN EN 12350-4 | Tab. 4 [1] |  | -0.04 | +0.04 | Tab. 21 [1] | 1
581.104 | *1b | Diametro di spandimento | SN EN 12350-5 | Tab. 5 [1] |  | -20mm | +20mm | Tab. 21 [1] | 1
581.102 | *1c | Abbassamento al cono | SN EN 12350-2 | Tab. 3 [1] |  | -20mm | +20mm | Tab. 21 [1] | 1
581.101 | 2 | Massa volumica apparente | SN EN 12350-6 | > 2000 kg/m3 |  | -30kg/m3 | nessuno | Tab. 22 [1] | 1
|  | Rapporto acqua/cemento | SIA 262/1, An. H | 0.65 |  | nessuno | +0.02 | Tab. 22 [1] | 1
581.106 | 3 | Contenuto d'aria | SN EN 12350-7 | [2] |  | -0.5% | 5% | Tab. 22 [1] | 1
| * | selezionare tra i metodi in base alla classe di consistenza definita in Scheda 1.
| Prove su provini di calcestruzzo INDURITO: TT-1 confezionati in situ; TT-2 prelevati dall'opera. |  | Norme di prova | Valori limite |  | Criteri di conformità
[6 empty] | limite inferiore | limite superiore | Valori fuori dai limiti
511.112 | 4.1 | Resistenza alla compressione su cubi 150/150/150 mm | SN EN 12390-3 | TT-1 / fck,cube = 25 N/mm2 [3] |  | fcm ≥ fck+4 | fci ≥ fck-4 | SN EN 206 par. 8.2.1.3 | 3 cubi |  |  | min. 3 prove
[6 empty] | fcm ≥ fck+1.48*σ | fci ≥ fck-4 | SN EN 206 par. 8.2.1.3
511.132 | 4.2 | Resistenza alla compressione in opera fck, , in situ su carote ø ≥ 75 mm prelevate dal manufatto | SN EN 12504-1 SN EN 13971 | TT-2, criterio 1 [4] | fck,in situ ≥ 85% fck,cube | valore min tra: fcm-in situ - k * sn-in situ fcmin-in situ + M |  |  | 10 carote
|  |  |  | TT-2, criterio 2 [5] | fck-in situ = fck-min |  |  |  | 3 carote
| Prove a discrezione del Committente |  | Norme di prova | Valori limite |  | Criteri di conformità
[6 empty] | limite inferiore | limite superiore | Valori fuori dai limiti
| 5 | Classe di superficie | SIA 118/262, Annesso B Cahier technique CT 02 | Struttura tessitura Pori aperti/Cavità Colorazione Planarità (SIA 414/1) Disposizione dei giunti Fessurazioni |  | nessuno | nessuno |  | ctr. visivo | m2
| 6 | AAR: Microbar-Test su 12 prismi (10/10/40 mm). | SIA 262/1 Annesso G |  |  | nessuno | nessuno | FD P 18-542 SIA MB 2042, par. 3.2.3 | 12 prismi
524.001 | 7 | Ritiro su prismi di dim. 120/120/360 mm | SN EN 12390-16 |  |  | nessuno | nessuno |  | 2 prismi
524.002 | 8 | Viscosità su prismi di dim. 120/120/360 mm | SN EN 12390-17 |  |  | nessuno | nessuno |  | 2 prismi
511.301 | 9.1 | Modulo di elasticità su carote ø 70 mm e h 150 mm prelevate dal manufatto o su prismi di dim. 120/120/360 mm alternativamente cilindri di d 150 mm e h 300 mm | SN EN 12390-13 |  |  | nessuno | nessuno |  | 3 prismi o 3 cilindri
511.301 + prelievo | 9.2 |  |  |  |  | nessuno | nessuno |  | 3 carote
523.102 | 10.1 | Resistenza ai solfati su 6 carote ø 28 mm h 147.5 mm prelevate dal manufatto o ricavate da un cubo (dim. min. 150/150/150 mm) | SIA 262/1 Annesso D | TT1 / Δls ≤ 1.0 ‰ |  | nessuno | nessuno | SN EN 206:2013+A1:2016, par.NA.8.2.3.4.4 | 1 cubo
523.102 + prelievo | 10.2 |  |  | TT2 / Δls ≤ 1.0 ‰ |  |  |  |  | 6 carote
Note
| [1] | A discrezione del progettista o secondo indicazione produttore del calcestruzzo
| [2] | Per la valutazione della resistenza alla compressione secondo il criteri TT-1 definito nelle norme vigenti, sono necessari almeno 3 prelievi eseguiti in tempi differenti e ogni prelievo deve essere composto da almeno 3 cubi (3 prelievi x 3 cubi = 9 cubi).
| [3] | Per TT-2, valore valido fino a nuovo aggiornamento della norma SN EN 206, Tab. NA 14.
| [4] | In accordo alla SN EN 13791 (Test region): estrazione di campioni (carote diamtero ≥ 75 mm) da più forniture di calcestruzzo.
| [5] | In accordo alla SN EN 13791 (Small test region): estrazione di campioni (carote diamtero minimo 75 mm) da elementi strtturali diversi ma realizzati con un'unica fornitura di calcestruzzo.
Osservazioni

## accettazione CPN B
SCHEDA 4
Controlli effettuati dal Committente per l'accettazione della parte d'opera
| Si consiglia di prevedere almeno una serie di prove per ciascuna parte d'opera. | [7 empty] | no. cubi, prismi o carote per una prova | no. di prove presumibili | no. totale di cubi, prismi o carote
| Tipo di calcestruzzo |  | CPN B RC-C25 | Quantitativo in elenco prezzi |  |  |  | m3
Parte d'opera
| Prove sul calcestruzzo FRESCO |  | Norme di prova | Valori limite |  | Criteri di conformità
POS. CPN 112 | [5 empty] | limite inferiore | limite superiore | Valori fuori dai limiti
581.103 | *1a | Indice di compattabilità | SN EN 12350-4 | Tab. 4 [1] |  | -0.04 | +0.04 | Tab. 21 [1] | 1
581.104 | *1b | Diametro di spandimento | SN EN 12350-5 | Tab. 5 [1] |  | -20mm | +20mm | Tab. 21 [1] | 1
581.102 | *1c | Abbassamento al cono | SN EN 12350-2 | Tab. 3 [1] |  | -20mm | +20mm | Tab. 21 [1] | 1
581.101 | 2 | Massa volumica apparente | SN EN 12350-6 | > 2000 kg/m3 |  | -30kg/m3 | nessuno | Tab. 22 [1] | 1
|  | Rapporto acqua/cemento | SIA 262/1, An. H | 0.6 |  | nessuno | +0.02 | Tab. 22 [1] | 1
581.106 | 3 | Contenuto d'aria | SN EN 12350-7 | [2] |  | -0.5% | 5% | Tab. 22 [1] | 1
| * | selezionare tra i metodi in base alla classe di consistenza definita in Scheda 1.
| Prove su provini di calcestruzzo INDURITO: TT-1 confezionati in situ; TT-2 prelevati dall'opera. |  | Norme di prova | Valori limite |  | Criteri di conformità
[6 empty] | limite inferiore | limite superiore | Valori fuori dai limiti
511.112 | 4.1 | Resistenza alla compressione su cubi 150/150/150 mm | SN EN 12390-3 | TT-1 / fck,cube = 30 N/mm2 [3] |  | fcm ≥ fck+4 | fci ≥ fck-4 | SN EN 206 par. 8.2.1.3 | 3 cubi |  |  | min. 3 prove
[6 empty] | fcm ≥ fck+1.48*σ | fci ≥ fck-4 | SN EN 206 par. 8.2.1.3
511.132 | 4.2 | Resistenza alla compressione in opera fck, , in situ su carote ø ≥ 75 mm prelevate dal manufatto | SN EN 12504-1 SN EN 13971 | TT-2, criterio 1 [4] | fck,in situ ≥ 85% fck,cube | valore min tra: fcm-in situ - k * sn-in situ fcmin-in situ + M |  |  | 10 carote
|  |  |  | TT-2, criterio 2 [5] | fck-in situ = fck-min |  |  |  | 3 carote
521.111 | 5.1 | Permeabilità all'acqua su 5 carote ø 50 mm prelevate dal manufatto o da un cubo confezionato a bocca di betoniera (dim. min. 150/150/150 mm) | SIA 262/1 Annesso A | TT-1 / qw ≤ 10 g/(m2h) |  | nessuno | ≤ 12 | SN EN 206:2013+A2:2021 Tab. NA 14 | 1 cubo
521.111 + prelievo | 5.2 |  |  | TT-2 / qw ≤ 12 g/(m2h) |  | nessuno | nessuno | SIA 262/1:2013 Tabella 6 | 5 carote
521.132 | 8.1 | Resistenza alla carbonatazione su carote ø 50 mm prelevate dal manufatto o su serie di 4 campioni tagliati da elemento prismatico (dim. min. 120/120/360 mm) | SIA 262/1 Annesso I | TT-1 / 50 anni XC3 KN≤ 6.5 mm/√anno | TT-1 / 100 anni XC3 KN≤ 4.5 mm/√anno | nessuno | 50 anni XC3; KN ≤ 7.0 100 anni KN ≤ 5.0 | SN EN 206:2013+A2:2021 Tab. NA 14 | 1 prisma
521.132 + prelievo | 8.2 |  |  | TT-2 / 50 anni XC3 KN≤ 5.3 mm/√anno | TT-2 / 100 anni XC3 KN≤ 4.3 mm/√anno | nessuno | nessuno | SIA 262/1:2013 Tabella 6 | 4 carote
| Prove a discrezione del Committente |  | Norme di prova | Valori limite |  | Criteri di conformità
[6 empty] | limite inferiore | limite superiore | Valori fuori dai limiti
| 9 | Classe di superficie | SIA 118/262, Annesso B Cahier technique CT 02 | Struttura tessitura Pori aperti/Cavità Colorazione Planarità (SIA 414/1) Disposizione dei giunti Fessurazioni |  | nessuno | nessuno |  | ctr. visivo | m2
| 10 | AAR: Microbar-Test su 12 prismi (10/10/40 mm). | SIA 262/1 Annesso G |  |  | nessuno | nessuno | FD P 18-542 SIA MB 2042, par. 3.2.3 | 12 prismi
524.001 | 11 | Ritiro su prismi di dim. 120/120/360 mm | SN EN 12390-16 |  |  | nessuno | nessuno |  | 2 prismi
524.002 | 12 | Viscosità su prismi di dim. 120/120/360 mm | SN EN 12390-17 |  |  | nessuno | nessuno |  | 2 prismi
511.301 | 13.1 | Modulo di elasticità su carote ø 70 mm e h 150 mm prelevate dal manufatto o su prismi di dim. 120/120/360 mm alternativamente cilindri di d 150 mm e h 300 mm | SN EN 12390-13 |  |  | nessuno | nessuno |  | 3 prismi o 3 cilindri
511.301 + prelievo | 13.2 |  |  |  |  | nessuno | nessuno |  | 3 carote
523.102 | 14.1 | Resistenza ai solfati su 6 carote ø 28 mm h 147.5 mm prelevate dal manufatto o ricavate da un cubo (dim. min. 150/150/150 mm) | SIA 262/1 Annesso D | TT1 / Δls ≤ 1.0 ‰ |  | nessuno | nessuno | SN EN 206:2013+A1:2016, par.NA.8.2.3.4.4 | 1 cubo
523.102 + prelievo | 14.2 |  |  | TT2 / Δls ≤ 1.0 ‰ |  |  |  |  | 6 carote
Note
| [1] | A discrezione del progettista o secondo indicazione produttore del calcestruzzo
| [2] | Per la valutazione della resistenza alla compressione secondo il criteri TT-1 definito nelle norme vigenti, sono necessari almeno 3 prelievi eseguiti in tempi differenti e ogni prelievo deve essere composto da almeno 3 cubi (3 prelievi x 3 cubi = 9 cubi).
| [3] | Per TT-2, valore valido fino a nuovo aggiornamento della norma SN EN 206, Tab. NA 14.
| [4] | In accordo alla SN EN 13791 (Test region): estrazione di campioni (carote diamtero ≥ 75 mm) da più forniture di calcestruzzo.
| [5] | In accordo alla SN EN 13791 (Small test region): estrazione di campioni (carote diamtero minimo 75 mm) da elementi strtturali diversi ma realizzati con un'unica fornitura di calcestruzzo.
Osservazioni

## accettazione CPN D
SCHEDA 4
Controlli effettuati dal Committente per l'accettazione della parte d'opera
| Si consiglia di prevedere almeno una serie di prove per ciascuna parte d'opera. | [7 empty] | no. cubi, prismi o carote per una prova | no. di prove presumibili | no. totale di cubi, prismi o carote
| Tipo di calcestruzzo |  | CPN D (T1) | Quantitativo in elenco prezzi |  |  |  | m3
Parte d'opera
| Prove sul calcestruzzo FRESCO |  | Norme di prova | Valori limite |  | Criteri di conformità
POS. CPN 112 | [5 empty] | limite inferiore | limite superiore | Valori fuori dai limiti
581.103 | *1a | Indice di compattabilità | SN EN 12350-4 | Tab. 4 [1] |  | -0.04 | +0.04 | Tab. 21 [1] | 1
581.104 | *1b | Diametro di spandimento | SN EN 12350-5 | Tab. 5 [1] |  | -20mm | +20mm | Tab. 21 [1] | 1
581.102 | *1c | Abbassamento al cono | SN EN 12350-2 | Tab. 3 [1] |  | -20mm | +20mm | Tab. 21 [1] | 1
581.101 | 2 | Massa volumica apparente | SN EN 12350-6 | > 2000 kg/m3 |  | -30kg/m3 | nessuno | Tab. 22 [1] | 1
|  | Rapporto acqua/cemento | SIA 262/1, An. H | 0.5 |  | nessuno | +0.02 | Tab. 22 [1] | 1
581.106 | 3 | Contenuto d'aria | SN EN 12350-7 | [2] |  | -0.5% | 5% | Tab. 22 [1] | 1
| * | selezionare tra i metodi in base alla classe di consistenza definita in Scheda 1.
| Prove su provini di calcestruzzo INDURITO: TT-1 confezionati in situ; TT-2 prelevati dall'opera. |  | Norme di prova | Valori limite |  | Criteri di conformità
[6 empty] | limite inferiore | limite superiore | Valori fuori dai limiti
511.112 | 4.1 | Resistenza alla compressione su cubi 150/150/150 mm | SN EN 12390-3 | TT-1 / fck,cube = 30 N/mm2 [3] |  | fcm ≥ fck+4 | fci ≥ fck-4 | SN EN 206 par. 8.2.1.3 | 3 cubi |  |  | min. 3 prove
[6 empty] | fcm ≥ fck+1.48*σ | fci ≥ fck-4 | SN EN 206 par. 8.2.1.3
511.132 | 4.2 | Resistenza alla compressione in opera fck, , in situ su carote ø ≥ 75 mm prelevate dal manufatto | SN EN 12504-1 SN EN 13971 | TT-2, criterio 1 [4] | fck,in situ ≥ 85% fck,cube | valore min tra: fcm-in situ - k * sn-in situ fcmin-in situ + M |  |  | 10 carote
|  |  |  | TT-2, criterio 2 [5] | fck-in situ = fck-min |  |  |  | 3 carote
522.113 | 5.1 | Resistenza al gelo-disgelo in presenza di sali antigelo su 4 carote ø 100 mm prelevate dal manufatto o di 3 campioni (150*150*50 mm) ricavati da 3 cubi (dim. min. 150/150/150 mm) | SIA 262/1 Annesso C | TT-1: MEDIA m ≤ 2500 g/m2 |  | nessuno | ≤ 3000 | SN EN 206:2013+A2:2021 Tab. NA 14 | 3 cubi
522.111 + prelievo | 5.2 |  |  | TT-2: MEDIA m ≤ 2500 g/m2 [3] |  | nessuno | nessuno | SIA 262/1:2013 Tabella 6 | 4 carote
521.132 | 6.1 | Resistenza alla carbonatazione su carote ø 50 mm prelevate dal manufatto o su serie di 4 campioni tagliati da elemento prismatico (dim. min. 120/120/360 mm) | SIA 262/1 Annesso I | TT-1 / 50 anni XC4 KN≤ 5.0 mm/√anno | TT-1 / 100 anni XC4 KN≤ 4.5 mm/√anno | nessuno | 50 anni XC4; KN ≤ 5.5 100 anni KN ≤ 5.0 | SN EN 206:2013+A2:2021 Tab. NA 14 | 1 prisma
521.132 + prelievo | 6.2 |  |  | TT-2 / 50 anni XC4 KN≤ 5.3 mm/√anno | TT-2 / 100 anni XC4 KN≤ 4.8 mm/√anno | nessuno | nessuno | SIA 262/1:2013 Tabella 6 | 4 carote
582.302 | 7 | Permeabilità all'aria | SIA 262/1 Annesso E | (kT 2.0·10-16 m2) |  | nessuno | nessuno | SIA 262/1:2019 Tabella 3 | 6 misure
| Prove a discrezione del Committente |  | Norme di prova | Valori limite |  | Criteri di conformità
[6 empty] | limite inferiore | limite superiore | Valori fuori dai limiti
| 8 | Classe di superficie | SIA 118/262, Annesso B Cahier technique CT 02 | Struttura tessitura Pori aperti/Cavità Colorazione Planarità (SIA 414/1) Disposizione dei giunti Fessurazioni |  | nessuno | nessuno |  | ctr. visivo | m2
| 9 | AAR: Microbar-Test su 12 prismi (10/10/40 mm). | SIA 262/1 Annesso G |  |  | nessuno | nessuno | FD P 18-542 SIA MB 2042, par. 3.2.3 | 12 prismi
524.001 | 10 | Ritiro su prismi di dim. 120/120/360 mm | SN EN 12390-16 |  |  | nessuno | nessuno |  | 2 prismi
524.002 | 11 | Viscosità su prismi di dim. 120/120/360 mm | SN EN 12390-17 |  |  | nessuno | nessuno |  | 2 prismi
511.301 | 12.1 | Modulo di elasticità su carote ø 70 mm e h 150 mm prelevate dal manufatto o su prismi di dim. 120/120/360 mm alternativamente cilindri di d 150 mm e h 300 mm | SN EN 12390-13 |  |  | nessuno | nessuno |  | 3 prismi o 3 cilindri
511.301 + prelievo | 12.2 |  |  |  |  | nessuno | nessuno |  | 3 carote
523.102 | 13.1 | Resistenza ai solfati su 6 carote ø 28 mm h 147.5 mm prelevate dal manufatto o ricavate da un cubo (dim. min. 150/150/150 mm) | SIA 262/1 Annesso D | TT1 / Δls ≤ 1.0 ‰ |  | nessuno | nessuno | SN EN 206:2013+A1:2016, par.NA.8.2.3.4.4 | 1 cubo
523.102 + prelievo | 13.2 |  |  | TT2 / Δls ≤ 1.0 ‰ |  |  |  |  | 6 carote
Note
| [1] | A discrezione del progettista o secondo indicazione produttore del calcestruzzo
| [2] | Per la valutazione della resistenza alla compressione secondo il criteri TT-1 definito nelle norme vigenti, sono necessari almeno 3 prelievi eseguiti in tempi differenti e ogni prelievo deve essere composto da almeno 3 cubi (3 prelievi x 3 cubi = 9 cubi).
| [3] | Per TT-2, valore valido fino a nuovo aggiornamento della norma SN EN 206, Tab. NA 14.
| [4] | In accordo alla SN EN 13791 (Test region): estrazione di campioni (carote diamtero ≥ 75 mm) da più forniture di calcestruzzo.
| [5] | In accordo alla SN EN 13791 (Small test region): estrazione di campioni (carote diamtero minimo 75 mm) da elementi strtturali diversi ma realizzati con un'unica fornitura di calcestruzzo.
Osservazioni

## accettazione CPN G
SCHEDA 4
Controlli effettuati dal Committente per l'accettazione della parte d'opera
| Si consiglia di prevedere almeno una serie di prove per ciascuna parte d'opera. | [7 empty] | no. cubi, prismi o carote per una prova | no. di prove presumibili | no. totale di cubi, prismi o carote
| Tipo di calcestruzzo |  | CPN G (T4) | Quantitativo in elenco prezzi |  |  |  | m3
Parte d'opera
| Prove sul calcestruzzo FRESCO |  | Norme di prova | Valori limite |  | Criteri di conformità
POS. CPN 112 | [5 empty] | limite inferiore | limite superiore | Valori fuori dai limiti
581.103 | *1a | Indice di compattabilità | SN EN 12350-4 | Tab. 4 [1] |  | -0.04 | +0.04 | Tab. 21 [1] | 1
581.104 | *1b | Diametro di spandimento | SN EN 12350-5 | Tab. 5 [1] |  | -20mm | +20mm | Tab. 21 [1] | 1
581.102 | *1c | Abbassamento al cono | SN EN 12350-2 | Tab. 3 [1] |  | -20mm | +20mm | Tab. 21 [1] | 1
581.101 | 2 | Massa volumica apparente | SN EN 12350-6 | > 2000 kg/m3 |  | -30kg/m3 | nessuno | Tab. 22 [1] | 1
|  | Rapporto acqua/cemento | SIA 262/1, An. H | 0.45 |  | nessuno | +0.02 | Tab. 22 [1] | 1
581.106 | 3 | Contenuto d'aria | SN EN 12350-7 | [2] |  | -0.5% | 5% | Tab. 22 [1] | 1
| * | selezionare tra i metodi in base alla classe di consistenza definita in Scheda 1.
| Prove su provini di calcestruzzo INDURITO: TT-1 confezionati in situ; TT-2 prelevati dall'opera. |  | Norme di prova | Valori limite |  | Criteri di conformità
[6 empty] | limite inferiore | limite superiore | Valori fuori dai limiti
511.112 | 4.1 | Resistenza alla compressione su cubi 150/150/150 mm | SN EN 12390-3 | TT-1 / fck,cube = 37 N/mm2 [3] |  | fcm ≥ fck+4 | fci ≥ fck-4 | SN EN 206 par. 8.2.1.3 | 3 cubi |  |  | min. 3 prove
[6 empty] | fcm ≥ fck+1.48*σ | fci ≥ fck-4 | SN EN 206 par. 8.2.1.3
511.132 | 4.2 | Resistenza alla compressione in opera fck, , in situ su carote ø ≥ 75 mm prelevate dal manufatto | SN EN 12504-1 SN EN 13971 | TT-2, criterio 1 [4] | fck,in situ ≥ 85% fck,cube | valore min tra: fcm-in situ - k * sn-in situ fcmin-in situ + M |  |  | 10 carote
|  |  |  | TT-2, criterio 2 [5] | fck-in situ = fck-min |  |  |  | 3 carote
521.121 | 5.1 | Resistenza alla penetrazione dei cloruri su 5 carote ø 50 mm prelevate dal manufatto o da un cubo (dim. min. 150/150/150 mm) | SIA 262/1 Annesso B | TT-1 / DCl- ≤ 10.10-12 m2/s |  | nessuno | ≤ 13*10-12 | SN EN 206:2013+A2:2021 Tab. NA 14 | 1 cubo
521.121 + prelievo | 5.2 |  |  | TT-2 / DCl- ≤ 12.10-12 m2/s |  | nessuno | nessuno | SIA 262/1:2013 Tabella 6 | 5 carote
522.113 | 6.1 | Resistenza al gelo-disgelo in presenza di sali antigelo su 4 carote ø 100 mm prelevate dal manufatto o di 3 campioni (150*150*50 mm) ricavati da 3 cubi (dim. min. 150/150/150 mm) | SIA 262/1 Annesso C | TT-1 / ELEVATA m ≤ 200 g/m2 o m ≤ 600 g/m2 se Dm28 ≤ (Dm6 + Dm14) |  | nessuno | ≤ 250 ≤ 800 | SN EN 206:2013+A2:2021 Tab. NA 14 | 3 cubi
522.111 + prelievo | 6.2 |  |  | TT-2 / ELEVATA m ≤ 300 g/m2 o m ≤ 800 g/m2 se Dm28 ≤ (Dm6 + Dm14) |  | nessuno | nessuno | SIA 262/1:2013 Tabella 6 | 4 carote
582.302 | 7 | Permeabilità all'aria | SIA 262/1 Annesso E | (kT 0.5·10-16 m2) |  | nessuno | nessuno | SIA 262/1:2019 Tabella 3 | 6 misure
| Prove a discrezione del Committente |  | Norme di prova | Valori limite |  | Criteri di conformità
[6 empty] | limite inferiore | limite superiore | Valori fuori dai limiti
| 8 | Classe di superficie | SIA 118/262, Annesso B Cahier technique CT 02 | Struttura tessitura Pori aperti/Cavità Colorazione Planarità (SIA 414/1) Disposizione dei giunti Fessurazioni |  | nessuno | nessuno |  | ctr. visivo | m2
| 9 | AAR: Microbar-Test su 12 prismi (10/10/40 mm). | SIA 262/1 Annesso G |  |  | nessuno | nessuno | FD P 18-542 SIA MB 2042, par. 3.2.3 | 12 prismi
524.001 | 10 | Ritiro su prismi di dim. 120/120/360 mm | SN EN 12390-16 |  |  | nessuno | nessuno |  | 2 prismi
524.002 | 11 | Viscosità su prismi di dim. 120/120/360 mm | SN EN 12390-17 |  |  | nessuno | nessuno |  | 2 prismi
511.301 | 12.1 | Modulo di elasticità su carote ø 70 mm e h 150 mm prelevate dal manufatto o su prismi di dim. 120/120/360 mm alternativamente cilindri di d 150 mm e h 300 mm | SN EN 12390-13 |  |  | nessuno | nessuno |  | 3 prismi o 3 cilindri
511.301 + prelievo | 12.2 |  |  |  |  | nessuno | nessuno |  | 3 carote
523.102 | 13.1 | Resistenza ai solfati su 6 carote ø 28 mm h 147.5 mm prelevate dal manufatto o ricavate da un cubo (dim. min. 150/150/150 mm) | SIA 262/1 Annesso D | TT1 / Δls ≤ 1.0 ‰ |  | nessuno | nessuno | SN EN 206:2013+A1:2016, par.NA.8.2.3.4.4 | 1 cubo
523.102 + prelievo | 13.2 |  |  | TT2 / Δls ≤ 1.0 ‰ |  |  |  |  | 6 carote
Note
| [1] | A discrezione del progettista o secondo indicazione produttore del calcestruzzo
| [2] | Per la valutazione della resistenza alla compressione secondo il criteri TT-1 definito nelle norme vigenti, sono necessari almeno 3 prelievi eseguiti in tempi differenti e ogni prelievo deve essere composto da almeno 3 cubi (3 prelievi x 3 cubi = 9 cubi).
| [3] | Per TT-2, valore valido fino a nuovo aggiornamento della norma SN EN 206, Tab. NA 14.
| [4] | In accordo alla SN EN 13791 (Test region): estrazione di campioni (carote diamtero ≥ 75 mm) da più forniture di calcestruzzo.
| [5] | In accordo alla SN EN 13791 (Small test region): estrazione di campioni (carote diamtero minimo 75 mm) da elementi strtturali diversi ma realizzati con un'unica fornitura di calcestruzzo.
Osservazioni

## accettazione ALTRO CPN
SCHEDA 4
Controlli effettuati dal Committente per l'accettazione della parte d'opera
| Si consiglia di prevedere almeno una serie di prove per ciascuna parte d'opera. | [7 empty] | no. cubi, prismi o carote per una prova | no. di prove presumibili | no. totale di cubi, prismi o carote
| Tipo di calcestruzzo |  |  | Quantitativo in elenco prezzi |  |  |  | m3
Parte d'opera
| Prove sul calcestruzzo FRESCO |  | Norme di prova | Valori limite |  | Criteri di conformità
POS. CPN 112 | [5 empty] | limite inferiore | limite superiore | Valori fuori dai limiti
581.103 | *1a | Indice di compattabilità | SN EN 12350-4 | Tab. 4 [1] |  | -0.04 | +0.04 | Tab. 21 [1] | 1
581.104 | *1b | Diametro di spandimento | SN EN 12350-5 | Tab. 5 [1] |  | -20mm | +20mm | Tab. 21 [1] | 1
581.102 | *1c | Abbassamento al cono | SN EN 12350-2 | Tab. 3 [1] |  | -20mm | +20mm | Tab. 21 [1] | 1
581.101 | 2 | Massa volumica apparente | SN EN 12350-6 |  |  | -30kg/m3 | nessuno | Tab. 22 [1] | 1
|  | Rapporto acqua/cemento | SIA 262/1, An. H |  |  | nessuno | +0.02 | Tab. 22 [1] | 1
581.106 | 3 | Contenuto d'aria | SN EN 12350-7 | [2] |  | -0.5% | 5% | Tab. 22 [1] | 1
| * | selezionare tra i metodi in base alla classe di consistenza definita in Scheda 1.
| Prove su provini di calcestruzzo INDURITO: TT-1 confezionati in situ; TT-2 prelevati dall'opera. |  | Norme di prova | Valori limite |  | Criteri di conformità
[6 empty] | limite inferiore | limite superiore | Valori fuori dai limiti
511.112 | 4.1 | Resistenza alla compressione su cubi 150/150/150 mm | SN EN 12390-3 | TT-1 / fck,cube = ……… [3] |  | fcm ≥ fck+4 | fci ≥ fck-4 | SN EN 206 par. 8.2.1.3 | 3 cubi |  |  | min. 3 prove
[6 empty] | fcm ≥ fck+1.48*σ | fci ≥ fck-4 | SN EN 206 par. 8.2.1.3
511.132 | 4.2 | Resistenza alla compressione in opera fck, , in situ su carote ø ≥ 75 mm prelevate dal manufatto | SN EN 12504-1 SN EN 13971 | TT-2, criterio 1 [4] | fck,in situ ≥ 85% fck,cube | valore min tra: fcm-in situ - k * sn-in situ fcmin-in situ + M |  |  | 10 carote
|  |  |  | TT-2, criterio 2 [5] | fck-in situ = fck-min |  |  |  | 3 carote
521.111 | 5.1 | Permeabilità all'acqua su 5 carote ø 50 mm prelevate dal manufatto o da un cubo confezionato a bocca di betoniera (dim. min. 150/150/150 mm) | SIA 262/1 Annesso A | TT-1 / qw ≤ 10 g/(m2h) |  | nessuno | ≤ 12 | SN EN 206:2013+A2:2021 Tab. NA 14 | 1 cubo
521.111 + prelievo | 5.2 |  |  | TT-2 / qw ≤ 12 g/(m2h) |  | nessuno | nessuno | SIA 262/1:2013 Tabella 6 | 5 carote
521.121 | 6.1 | Resistenza alla penetrazione dei cloruri su 5 carote ø 50 mm prelevate dal manufatto o da un cubo (dim. min. 150/150/150 mm) | SIA 262/1 Annesso B | TT-1 / DCl- ≤ 10.10-12 m2/s |  | nessuno | ≤ 13*10-12 | SN EN 206:2013+A2:2021 Tab. NA 14 | 1 cubo
521.121 + prelievo | 6.2 |  |  | TT-2 / DCl- ≤ 12.10-12 m2/s |  | nessuno | nessuno | SIA 262/1:2013 Tabella 6 | 5 carote
522.113 | 7.1 | Resistenza al gelo-disgelo in presenza di sali antigelo su 4 carote ø 100 mm prelevate dal manufatto o di 3 campioni (150*150*50 mm) ricavati da 3 cubi (dim. min. 150/150/150 mm) | SIA 262/1 Annesso C | TT-1: MEDIA m ≤ 2500 g/m2 |  | nessuno | ≤ 3000 | SN EN 206:2013+A2:2021 Tab. NA 14 | 3 cubi
522.111 + prelievo | 7.2 |  |  | TT-2: MEDIA m ≤ 2500 g/m2 [3] |  | nessuno | nessuno | SIA 262/1:2013 Tabella 6 | 4 carote
522.113 | 7.1 |  |  | TT-1 / ELEVATA m ≤ 200 g/m2 o m ≤ 600 g/m2 se Dm28 ≤ (Dm6 + Dm14) |  | nessuno | ≤ 250 ≤ 800 | SN EN 206:2013+A2:2021 Tab. NA 14 | 3 cubi
522.111 + prelievo | 7.2 |  |  | TT-2 / ELEVATA m ≤ 300 g/m2 o m ≤ 800 g/m2 se Dm28 ≤ (Dm6 + Dm14) |  | nessuno | nessuno | SIA 262/1:2013 Tabella 6 | 4 carote
521.132 | 8.1 | Resistenza alla carbonatazione su carote ø 50 mm prelevate dal manufatto o su serie di 4 campioni tagliati da elemento prismatico (dim. min. 120/120/360 mm) | SIA 262/1 Annesso I | TT-1 / 50 anni XC3 KN≤ 6.5 XC4 KN≤ 5.0 mm/√anno | TT-1 / 100 anni XC3, XC4 KN≤ 4.5 mm/√anno | nessuno | 50 anni XC3; KN ≤ 7.0 XC4; KN ≤ 5.5 100 anni KN ≤ 5.0 | SN EN 206:2013+A2:2021 Tab. NA 14 | 1 prisma
521.132 + prelievo | 8.2 |  |  | TT-2 / 50 anni XC3, XC4 KN≤ 5.3 mm/√anno | TT-2 / 100 anni XC3 KN≤ 4.3 XC4 KN≤ 4.8 mm/√anno | nessuno | nessuno | SIA 262/1:2013 Tabella 6 | 4 carote
582.302 | 9 | Permeabilità all'aria | SIA 262/1 Annesso E | [CPN C; CPN D; CPN E] (kT 2·10-16 m2) |  | nessuno | nessuno | SIA 262/1:2019 Tabella 3 | 6 misure
[CPN F; CPN G] (kT 0.5·10-16 m2)
| Prove a discrezione del Committente |  | Norme di prova | Valori limite |  | Criteri di conformità
[6 empty] | limite inferiore | limite superiore | Valori fuori dai limiti
| 10 | Classe di superficie | SIA 118/262, Annesso B Cahier technique CT 02 | Struttura tessitura Pori aperti/Cavità Colorazione Planarità (SIA 414/1) Disposizione dei giunti Fessurazioni |  | nessuno | nessuno |  | ctr. visivo | m2
| 11 | AAR: Microbar-Test su 12 prismi (10/10/40 mm). | SIA 262/1 Annesso G |  |  | nessuno | nessuno | FD P 18-542 SIA MB 2042, par. 3.2.3 | 12 prismi
524.001 | 12 | Ritiro su prismi di dim. 120/120/360 mm | SN EN 12390-16 |  |  | nessuno | nessuno |  | 2 prismi
524.002 | 13 | Viscosità su prismi di dim. 120/120/360 mm | SN EN 12390-17 |  |  | nessuno | nessuno |  | 2 prismi
511.301 | 14.1 | Modulo di elasticità su carote ø 70 mm e h 150 mm prelevate dal manufatto o su prismi di dim. 120/120/360 mm alternativamente cilindri di d 150 mm e h 300 mm | SN EN 12390-13 |  |  | nessuno | nessuno |  | 3 prismi o 3 cilindri
511.301 + prelievo | 14.2 |  |  |  |  | nessuno | nessuno |  | 3 carote
523.102 | 15.1 | Resistenza ai solfati su 6 carote ø 28 mm h 147.5 mm prelevate dal manufatto o ricavate da un cubo (dim. min. 150/150/150 mm) | SIA 262/1 Annesso D | TT1 / Δls ≤ 1.0 ‰ |  | nessuno | nessuno | SN EN 206:2013+A1:2016, par.NA.8.2.3.4.4 | 1 cubo
523.102 + prelievo | 15.2 |  |  | TT2 / Δls ≤ 1.0 ‰ |  |  |  |  | 6 carote
Note
| [1] | A discrezione del progettista o secondo indicazione produttore del calcestruzzo
| [2] | Per la valutazione della resistenza alla compressione secondo il criteri TT-1 definito nelle norme vigenti, sono necessari almeno 3 prelievi eseguiti in tempi differenti e ogni prelievo deve essere composto da almeno 3 cubi (3 prelievi x 3 cubi = 9 cubi).
| [3] | Per TT-2, valore valido fino a nuovo aggiornamento della norma SN EN 206, Tab. NA 14.
| [4] | In accordo alla SN EN 13791 (Test region): estrazione di campioni (carote diamtero ≥ 75 mm) da più forniture di calcestruzzo.
| [5] | In accordo alla SN EN 13791 (Small test region): estrazione di campioni (carote diamtero minimo 75 mm) da elementi strtturali diversi ma realizzati con un'unica fornitura di calcestruzzo.
Osservazioni

## collaudo
SCHEDA 5
Collaudo del manufatto
1 | Al momento del collaudo del manufatto il Committente, e per esso il laboratorio incaricato della redazione del rapporto di collaudo, deve disporre di tutti i certificati di prova presi in considerazione per l'accettazione delle diverse parti d'opera del manufatto (come da SCHEDA 4), di principio prove eseguite dal laboratorio del committente.
2 | Per la valutazione della qualità del calcestruzzo nella fase di accettazione della parte d'opera vengono considerati anche tutti certificati di prova consegnati dall'Imprenditore alla Direzione Lavori nella fase di messa in opera e, quando previsto, dal relativo rapporto riassuntivo redatto dal laboratorio dell'Imprenditore. (come da SCHEDA 3).
3 | Tutti i certificati (controlli effettuati durante la messa in opera e controlli di accettazione della parte d'opera) costituiscono la base per l'allestimento di un rapporto conclusivo da parte del laboratorio accreditato incaricato dal Committente.
4 | Il rapporto conclusivo è parte integrante della documentazione richiesta per il collaudo. In assenza di tale rapporto, il collaudo avviene con riserva circa l'accettazione delle parti d'opera in calcestruzzo oggetto di controlli di qualità, riservati dunque tutti i diritti del committente in applicazione dell'articolo 169 della norma SIA 118.
Valori limite e indicativi
Proprietà |  |  | Annesso | Valore limite 1) | Valore indicativo 2)
|  |  |  | TT-1 | TT-2
Permeabilità all'acqua |  |  | A | qw ≤ 10 g/(m2h) | qw ≤ 12 g/(m2h)
Resistenza ai cloruri |  |  | B | DCl- ≤ 10.10-12 m2/s | DCl- ≤ 12.10-12 m2/s
Resistenza al gelo e disgelo |  | elevata | C | m ≤ 200 g/m2 o m ≤ 600 g/m2 se Dm28 ≤ (Dm6 + Dm14) | m ≤ 300 g/m2 o m ≤ 800 g/m2 se Δm28 ≤ (Δm6 + Δm14)
|  | media |  | m ≤ 2500 g/m2 | m ≤ 2500 g/m2 [1]
Resistenza ai solfati |  |  | D | Δls ≤ 1.0‰ | Δls ≤ 1.0‰
Resistenza alla carbonatazione |  | 50 anni 3) | I | XC3: KN ≤ 6.5 mm/√anno XC4: KN ≤ 5.0 mm/√anno | XC3 e XC4: KN ≤ 5.3 mm/√anno
|  | 100 anni 3) |  | XC3 e XC4: KN ≤ 4.5 mm/√anno | XC3: KN ≤ 4.3 mm/√anno XC4: KN ≤ 4.8 mm/√anno
TT-1: Prove su campioni confezionati e conservati in accordo alla normativa. Le prove cominciano 28 giorni dopo la confezione. TT-2: Prove su carote prelevate dall’opera, mai più tardi di 21 giorni dal getto. Le prove cominciano 28 giorni dopo la confezione. 1) I valori limite indicati per TT-1 valgono per strutture armate con copriferro secondo la norma SIA 262. Le indicazioni della tabella NA 14 della norma SN EN 206 devono essere prese in considerazione. 2) I valori indicativi per TT-2 sono riportati nella norma SIA 262/1:2013, tabella 6. 3) Durata di servizio.
In deroga a quanto previsto al paragrafo 4.3.1 della norma SIA 262/1, nel caso in cui i prelievi dall'opera vengono effettuati dopo i 21 giorni e l'esecuzione delle prove avviene dopo i 28 giorni dal confezionamento e al massimo entro 90 giorni, la valutazione della conformità verrà accertata applicando i valori indicativi riferiti per TT-2.
[1] Per TT-2, valore valido fino a nuovo aggiornamento della norma SIA 262/1: 2013, tabella 6.

## Allegato A
Produttore / Imprenditore
Scuola universitaria professionale della Svizzera italiana Dipartimento Ambiente Costruzioni e Design Istituto Materiali e Costruzioni Campus Mendrisio Via Flora Ruchat-Roncati 15 CH-6850 Mendrisio
Lotto xxxx - Descrizione lotto
Egregi Signori, in allegato alla presente dichiarazione ricevete i documenti relativi alla certificazione dell'impianto di betonaggio e alla conformità della/e miscela/e di calcestruzzo previsti dal progetto. Copia dei documenti verrà trasmessa alla Direzioni Lavori al seguente indirizzo:
Dipartimento del Territorio Divisione delle costruzioni AO / AOS / ASCo / EM / PTL via F. Zorzi 13 6502 Bellinzona
Con i nostri migliori saluti.
Firma